## Feuille1
ESSAI BATTERIES VELO ELECTRIQUE MATRA
BATTERIE MATRA ANNEE 2011
TYPE LiMn 26V
montage 7S-6P
Batterie unitaire :	Sony SE 18650V
Caractéristiques :	3,7V – 1600mAh
Charge 4,2V	320mA standard
Décharge	2,5V CutOff
Les batteries ont été isolées unitairement
Etat des batteries :	Toutes à 4,02V
Essai de décharge réalisé sur sur résistance morte

tension de départ :	4,02V
courant :	1,5A
température : 20°C
Relevé des tensions – courant – température

Temps en minutes	Tension	Courant	T°	Remarques
0	4,00	0,00	20
1	3,56	1,50
2	3,52
3	3,50
4	3,46
5	3,43
6	3,40	1,42	20	Arrêt 30 sec pour inversion mesure Tension / courant
7	3,45
8	3,38
9	3,33
10	3,29
11	3,25	1,37	25	Arrêt 30 sec pour inversion mesure Tension / courant
12	3,24
13
14
15
16
17	3,05		30
18
19	3,00		32
20
21
22	2,90	1,25	35	Fin de mesure à 2,9V --- attente 15 min
23		0,00		!
24		0,00		!
25		0,00		!
26		0,00		!
27		0,00		!
28		0,00		!
29		0,00		!
30		0,00		15 minutes d’arrêt
31		0,00		!
32		0,00		!
33		0,00		!
34		0,00		!
35		0,00		!
36		0,00		!
37	3,67	1,5	20
38	3,2	1,3
39	3,1	1,25
40	3,02	1,25
41	2,94	1,25	25	Fin de mesure à 2,9V
42
43
44
45
durée en min